## Penilaian gabung
Angket Penilaian Produk ramah lingkungan
Nama Perusahaan |  | Tanggal penilaian |  | :
Alamat Perusahaan |  | Pengisi penilaian |  | :
Penanggung jawab |  | Penilai |  | :
Produk |  | Instansi |  | : Green Product Council Indonesia
Instruksi:
- Perwakilan perusahaan menjawab setiap pertanyaan di dalam kolom uraian dengan memberikan tanda (√) pada kolom check list.
- Angket yang sudah diisi, dikembalikan ke Green Product Council Indonesia.
- Pengisian kolom selanjutnya akan diisi oleh penilai pada saat penilaian di lapangan.
- Penilai akan memberikan nilai sesuai nilai setiap kriteria
- Nilai bonus diberikan sesuai dengan ketentuan yang telah ditetapkan dalam buku standar penilaian kriteria produk.
- Pertanyaan yang diajukan oleh penilai adalah berdasarkan buku standar penilaian kriteria produk
- Isilah nilai pada bagian warna hijau
No | Uraian | Checklist (√) | Bobot (%) | Nilai
|  |  |  | Nilai Kriteria yang ditetapkan |  |  | Nilai Pencapaian
|  |  |  | Nilai Maks Kriteria | Sub kriteria | Bonus maksimum | Kriteria | Bonus* | Total Nilai | Pencapaian (%)
1 | Informasi produk |  | 5 | 5 |  |  | 0 |  | 0 | 0
| Produsen memberikan penjelasan lengkap mengenai produk sehingga produk mudah diidentifikasi, yaitu: - Spesifikasi produk berupa ketebalan, warna, dan jenis plastik. - Kode produksi/nomor batch atau kode pengemasan yang menunjukkan tanggal, bulan, dan tahun produksi. - Informasi petunjuk pembuangan produk setelah masa pakai. Dokumen verifikasi: Informasi produk yang dikeluarkan oleh pelaku industri berupa lembar data keamanan bahan/SDS (Data Safety Sheet) atau TDS (technical Data Sheet) produk/spek produk. |  |  |  | 5
2 | Informasi Bahan Baku |  | 8 | 15 |  |  |  |  | 0 | 0
| 1. Izin Usaha Pertambangan (IUP) bahan baku atau CoA (Certificate of Analysis) . |  |  |  | 5
2. LDK (Lembar Data Keselamatan)/SDS (Safety Data Sheet) bahan baku utama, prodegradant dan bahan penolong
Bahan tambahan filler (kalsium dan lainnya) tidak boleh lebih dari 10% dari total produk plastik.
| 3 Hasil uji GC-MS atau metode pengujian lainnya dari laboratorium terakreditasi untuk penggunaan zat warna azo |  |  |  | 5
| 4. Nota pembelian material yang menunjukkan produk memiliki konten lokal minimal 20% |  |  |  | 5
3 | Kualitas Produk |  | 5 | 10 |  | 5 |  |  | 0 | 0
Syarat kualitas produk:
| 1. Hasil uji mutu produk sesuai customer requirements dengan memberikan CoA atau dokumen komitmen mutu |  |  |  | 5
| 2. Memiliki identitas/simbol (kode tara) plastik sesuai sesuai Permenperind No 24 Tahun 2010. |  |  |  | 5
Mendapat nilai bonus** jika:
1. Nilai bonus 2 jika produk memiliki SPPT SNI dari lab terakreditasi sesuai dengan jenis plastik yang disertifikasi, seperti: a. SNI 19-4377-1996: plastik polietilena untuk mengemas b. SNI 19-4059-1996: kantong plastik pembibitan tanaman c. SNI ISO 17557: 2011 Plastik-Film dan lembaran-film cast polypropylene (PP) d. SNI ISO 17555: 2011 Plastik-Film dan lembaran-film-film biaxially oriented polypropylene (PP).
2. Nilai bonus 3 jika Industri memiliki sertifikat ISO 9001 Sistem Manajemen Mutu
3. Nilai bonus 2 untuk proses pengajuan dokumen ISO 9001 Sistem Manajemen Mutu
4 | Degradabilitas** (wajib) |  | 25 | 25 |  | 7 |  |  | 0 | 0
| Isilah nilai sesuai dengan jenis plastik yang disertifikasi: |  |  |  | 25
a. Termoplastik mengandung prodegradant Tensile Elongation (Elongation at break) kurang dari 5% dicapai setelah mengalami perlakukan penyinaran sinar UV maksimal 250 ditunjukkan dengan hasil uji MFR (Melt Flow rate) (metode uji: ASTM D5208, ASTM D3826)
Nilai 5: memiliki hak paten untuk teknologi yang digunakan
Nilai 2: apabila memenuhi keseluruhan uji ASTM D 6954 – 04: lolos uji tier 1, tier 2 dan tier 3.
b. Bioplastik dan atau campuran dengan termoplastik Pertumbuhan mikroba pada permukaan produk > 60% selama 1 minggu. - Verifikasi pernyataan dan uji ASTM G21 atau ASTM D 6866 − 18 - Hasil uji MFR (Melt Flow rate)
c. Compostable
1) biodegradasi:
Produk dengan single polimer (homopolymer atau random copolymers), senyawa organik karbon mengalami biodegradasi minimal 60% menjadi CO2.
Produk dengan polimer lebih dari satu jenis (copolymer, segmented copolymer, blends, atau penambahan adiktif dengan berat molekul lebih rendah), senyawa organik karbon mengalami biodegradasi minimal 90% menjadi CO2.
2) Pertumbuhan kecambah
Tingkat pertumbuhan kecambah menggunakan hasil kompos ≥ 90% dalam 180 hari.
Metode verifikasi:
Hasil uji ASTM D 6400 atau EN 13432 atau ISO 17088.
5 | Monitoring (wajib) |  | 10 | 10 |  |  |  |  | 0 | 0
| Melakukan program monitoring dalam kurun waktu 6 (enam) bulan: -Prosedur dan skema pelaksanaan monitoring setiap 6 (enam) bulan sekali. -Hasil uji yang menunjukkan kualitas dan kuantitas sesuai dengan klaimnya. Produk menunjukkan hasil yang diperoleh dari hasil market survailance oleh badan independent (seperti KPPLI). |  |  |  | 10
6 | Kandungan Logam Berat |  | 10 | 10 |  |  |  |  | 0 | 0
| Hasil uji Hasil uji AAS, XRF atau metode uji relevan lainnya yang menunjukkan kandungan logam berat dalam produk plastik biobased plastik dan plastik yang mengandung prodegradant: Cd ≤ 0,5 mg/kg Pb ≤ 50 mg/kg Hg ≤ 0,5 mg/kg Cr6+ ≤ 50 mg/kg |  |  |  | 10
7 | Senyawa Karsinogen |  | 3 | 3 |  |  |  |  | 0 | 0
| Memberikan hasil uji SVHC |  |  |  | 3
8 | Monitoring Energi |  | 5 | 5 |  |  |  |  | 0 | 0
| Industri melakukan monitoring energi: Laporan konsumsi energi pada saat proses produksi selama satu tahun terakhir. |  |  |  | 5
9 | Sistem Manajemen Lingkungan |  | 10 | 15 |  | 3 |  |  | 0 | 0
| 1. Produsen menerapkan sistem manajemen lingkungan sesuai dengan ISO 14001. |  |  |  | 10
Akan mendapat bonus nilai jika memenuhi persyaratan berikut:
Nilai 3 apabila memiliki sertifikat ISO 14001 Sistem Manajemen Lingkungan
Nilai 2 apabila memiliki dokumen persiapan pengajuan sertifikat ISO 14001
| 2. Surat ijin AMDAL atau UKL/UPL. |  |  |  | 5
10 | Emisi Udara |  | 4 | 4 |  |  |  |  | 0 | 0
| Hasil uji yang memenuhi kadar emisi yang telah ditetapkan sesuai dengan Kepmen LH No 13 tahun 1995 tentang baku mutu emisi sumber tidak bergerak bagi usaha dan/atau kegiatan Lampiran VA Baku mutu emisi untuk jenis kegiatan lain Parameter Batas Maksimum (mg/m3) Bukan logam: 1. Ammonia (NH3): 0,5 mg/m3 2. Gas klorin (Cl2): 10 mg/m3 3. Hidrogen klorida (HCl): 5 mg/m3 4. Hidrogen Fluorida (HF): 10 mg/m3 5. Nitrogen Oksida (NO2): 1000 mg/m3 6. Opasitas: 30% 7. Partikel: 350 mg/m3 8. Sulfur Dioksida (SO2): 800 mg/m3 9. Total Sulfur Tereduksi (H2S) Total reduced Sulphur: 35 mg/m3 Logam: 10. Air Raksa (Hg): 5 mg/m3 11. Arsen (As): 8 mg/m3 12. Antimon (Sb): 8 mg/m3 13. Kadmium (Cd): 8 mg/m3 14. Seng (Zn): 50 mg/m3 15. Timah Hitam (Pb): 12 mg/m3 |  |  |  | 4
11 | Pengelolaan Limbah (Padat dan B3) |  | 4 | 4 |  |  |  |  | 0 | 0
| 1. SOP pengelolaan limbah padat dari internal maupun eksternal 2. Pedoman pengelolaan limbah padat industri dan dokumentasi pengelolaan limbah padat apabila dikelola oleh pihak ketiga. 3. Dokumen penyerahan/pengiriman limbah padat kepada pihak lain. 4. Dokumen Nota Kesepahaman (MoU) pengelolaan limbah padat, neraca limbah padat dan manifes padat |  |  |  | 4
12 | Bahan Baku Daur Ulang |  | 2 | 2 |  |  |  |  | 0 | 0
| Mendaur ulang produk sisa, produk cacat dari produksi atau produk market returned melalui proses ekstrusi untuk menjadi produk baik atau dapat dimanfaatkan sesuai peruntukkannya. Dokumen verifikasi: - Menunjukkan bill of material. - Prosedur pengelolaan limbah. |  |  |  | 2
13 | Bahan Kemasan |  | 4 | 18 |  |  |  |  | 0 | 0
| 1. Kemasan Kertas |  |  |  | 3 atau 2 atau 1
a. Jika kemasan merupakan kertas ramah lingkungan/ekolabel (contoh: SNI ekolabel atau CoC FSC) mendapat nilai 3
atau
Kertas kemasan berasal dari hutan legal/memiliki sertifikat kayu legal wajib (SVLK) mendapat nilai 2
atau
Pernyataan dari Supplier kemasan bahwa kemasan mengandung bahan daur ulang jika mengandung bahan daur ulang atau kemsan dapat di daur ulang mendapat nilai 1
| b. CoA total konsentrasi logam berat Pb, Cd, Hg, dan Cr (VI) menggunakan standar yang berlaku dari laboratorium terakreditasi <0,01% (100 ppm, 100 mg/kg). (pada warna atau pigmen) |  |  |  | 5
2. Kemasan plastik
| a. Sertifikat/Pernyataan dari pihak manajemen atau perusahaan kemasan yang menyatakan bahwa pemberian simbol kemasan plastik menuruti ISO 1043 atau ISO 11469 atau menuruti Permenperind No 24 Tahun 2010. |  |  |  | 5
| b. CoA total konsentrasi logam berat Pb, Cd, Hg, dan Cr (VI) menggunakan standar yang berlaku dari laboratorium terakreditasi <0,01% (100 ppm, 100 mg/kg). (pada warna atau pigmen) |  |  |  | 5
14 | Penandaan |  | 5 | 5 |  | 6 |  |  | 0 | 0
| Memberikan informasi berupa simbol atau pernyataan yang jelas dan akurat tentang jenis plastik (biodegradable, oxo-biodegradable dan compostable) pada kemasan outer dan produk beserta himbauan agar plastik tidak dibuang sembarangan. |  |  |  | 5
Verifikasi: foto/dokumentasi produk bertanda jenis plastik.
Mendapat nilai bonus apabila memenuhi:
Nilai 3: jika plastik digunakan sebagai kemasan pangan, menyertakan hasil uji Food Contact.
Nilai 3: jika plastik digunakan sebagai kemasan pangan, menyertakan sertifikat halal bahan baku.
| Jumlah |  | 100 | 131 |  | 21 |  |  |  | 0
*Bonus berlaku jika nilai sudah mencapai minimal 62%
**Nilai bonus disesuaikan dengan jenis produk yang akan disertifikasi: jenis a atau b atau c
13 | *Ketentuan penilaian untuk produk yang menggunakan hanya satu jenis kemasan saja: |  | Bobot (%) | Kriteria | Sub kriteria | Bonus Maks | Kriteria | Bonus | Total | % Penca-paian
| 1. Kemasan kertas: bobot 4% dan total nilai kriteria 5 |  | 4 | 8 |  |  |  |  | 0 | 0
| 2. Kemasan plastik: bobot 4% dan total nilai kriteria 3 |  | 4 | 10 |  |  |  |  | 0 | 0
No | Parameter | Bobot Kriteria | Nilai Maks | Bonus Maks* | Pencapaian
1 | Informasi produk | 5% | 5
2 | Informasi bahan baku | 8% | 15
3 | Kualitas produk | 5% | 10 | 5
4 | Degradabilitas | 25% | 25 | 7
5 | Monitoring produk | 10% | 10
6 | Kandungan logam berat | 10% | 10
7 | Senyawa karsinogen | 3% | 3
8 | monitoring energi | 5% | 5
9 | Sistem manajemen lingkungan | 10% | 15 | 3
10 | Emisi udara | 4% | 4
11 | Pengelolaan limbah (padat & B3) | 4% | 4
12 | Bahan baku daur ulang | 2% | 2
13 | Bahan kemasan | 5% | 18
13 | Penandaan | 4% | 5 | 6
| Jumlah | 100% | 131 | 21
*Bonus berlaku jika sudah mencapai nilai minimal 62% (Bronze)
Tabel Perhitungan pencapaian nilai:
Tabel Tingkatan Sertifikat
| Sertifikat | Pencapaian
| Gold | Min. 85%
| Silver | Min. 75%
| Bronze | Min. 62%
% Pencapaian = Perolehan jumlah nIlai kriteria x bobot kriteria
Nilai target
Note on B124: Erni: Refers to memiliki dokumen penerapan SML sesuai ISO 14001
Note on B174: Kertas: Apa bedanya kertas cetak bersalut/dilapisi (coated papers) dan tanpa salut/tidak dilapisi (uncoated papers)? Coating digunakan untuk menyelesaikan kertas dan memberikan beberapa nilai tambah terhadap produksi kertas tersebut. Kertas cetak salut/dilapisi. Coating adalah proses dimana kertas atau papan dilapisi untuk meningkatkan kecerahan. Dengan menggunakan PCC, china clay, pigmen atau perekat lapisan mengisi lubang-lubang yang sangat kecil antara serat dalam kertas dasar, memperhalus permukaan kertas dan meningkatkan ketebalan, mampu menyerap kilau dan warna. Berbagai tingkat lapisan yang digunakan sesuai dengan sifat kertas yang diperlukan. Mereka dibagi menjadi: dilapisi rendah, dilapisi sedang, dilapisi tinggi, dan kertas seni (art paper)- art paper digunakan untuk reproduksi kualitas tinggi dari karya seni seperti brosur dan buku-buku seni. Kertas tanpa salut/tidak dilapisi. Tidak semua kertas dilapisi. Kertas tidak dilapisi biasanya digunakan untuk kop surat, menyalin kertas, atau kertas cetak. Sebagian besar jenis kertas uncoated meningkatkan kekuatan mereka. Umumnya lebih menyerap tinta, kertas tidak dilapisi tidak memiliki pelapisan. Hal ini umumnya tidak sehalus kertas dilapisi dan cenderung lebih berpori. Kertas tidak dilapisi umumnya digunakan untuk selebaran kualitas yang lebih rendah, brosur, kop surat, amplop dan barang cetakan. Sumber: http://nunukambarwati.blogspot.co.id/2014/09/kertas-ramah-lingkungan.html
Note on D199: Erni: sering terjadi pernyataan greenwashing sehingga perlu penandaan yang jelas